## Лист1
Общество с ограниченной ответственностью «Торгово-промышленная нерудная компания»
Адрес юридического лица:188300, Ленинградская область, Гатчинский район, г. Гатчина, ул. Чехова, д.11А, пом.25
Почтовый адрес: 190013, г. Санкт-Петербург, Смоленская ул. 10 , тел: 8(812)677-08-09
ОРГН: 1117847365921, ИНН: 7802761605
|  | Уважаемый Партнёр! |  |  |  |  | Дата 22.11.2023 года.
Предлагаем Вам гранитный щебень с карьеров . | [8 empty] | ● | предложение действительно в течение: 2023 -2024 г.;
Карьер | Фракция | ТУ,ГОСТ | Порода | прочность | лещадность,% | Морозо-стойкость | Насыпной коэф. | Цена (с НДС 20%), руб./ т. | ● | цены указаны на условиях самовывоза автотранспортом с карьера Яккима 2, Майский, Заподно-Каккаровский.
Яккима 2 | 5-20 мм (2гр.) | 8267-93 | Гранит | 1200 | до 15% | F-300 | 1.38 | 900 |  | обеспечиваем полным пакетом необходимой нормативно-технической документации
Яккима 2 | 22,4-31,5 мм | 32703-2014 | Гранит | 1200 | до 15% | F-300 | 1.58 | 1250
Яккима 2 | 16-31,5 мм. | 32703-2014 | Гранит | 1200 | до 15% | F-300 | 1.53 | 1250 | ● | Условия оплаты: 100% предоплата
Яккима 2 | 5-10 мм. | 8267-93 | Гранит | 1200 | до 15% | F-300 | 1.38 | 1350
Яккима 2 | 4-8 мм. | 32703-2014 | Гранит | 1200 | до 10% | F-300 | 1.38 | 1350
Яккима 2 | 0-4 мм. | 32703-2014 | Гранит | 1200 |  | F-300 | 1.5 | 150 | ●
Яккима 2 | 16-22,4 мм. | 32703-2014 | Гранит | 1200 | до 10% | F-300 | 1.53 | 1350
Яккима 2 | ЩПС 0-40 мм | 8267-93 | Гранит | 1200 |  | F-300 | 1.6 | 600
Яккима 2 | 20-40 мм | 8267-93 | Гранит | 1200 |  | F-300 | 1.37 | 650
Яккима 2 | 40-70 мм | 8267-93 | Гранит | 1200 |  | F-300 | 1.37 | 650
Яккима 2 | 8-16 мм. | 32703-2014 | Гранит | 1200 | до 10% | F-300 | 1.43 | 1350
Карьер майский пос. Первомайский | Песок мелкозенистый Мк 1,5-1,9 Кф>1 м/сут | [6 empty] | 170 р.м3.
Карьер майский пос. Первомайский | Песок карьерный Мк 2,1-2,6 Кф>2 м/сут | [6 empty] | 230 р.м3.
Карьер майский пос. Первомайский | Песок сеяный Мк 2,2-2,5 Кф>2 м/сут | [6 empty] | 400 р.м3.
Карьер майский пос. Первомайский | ПГС природный | [6 empty] | 240 р.м3.
Карьер майский пос. Первомайский | ПГС обогащенный (0-40) | [6 empty] | 320 р.м3.
Карьер майский пос. Первомайский | Камень гравий 0-500 | [6 empty] | 600 р.м3.
Щебень из габбро-диабаза в навигацию на условиях франко борт судно причал отгрузки бухта Хоугуя Онежское озеро.
Западно-Каккаровское | 5-10 мм (2гр.) | 8267-93 | Габбро-диабаз | 1400 | до 15% | F-300 | 1.56 | 900 р./т | Водный транспорт !
Западно-Каккаровское | 5-20 мм (2гр.) |  | Габбро-диабаз | 1400 | до 15% | F-300 | 1.56 | 800 р./т.
Западно-Каккаровское | 0-4 мм |  | Габбро-диабаз | 1400 |  | F-300 | 1.56 | 250 р./т.
Западно-Каккаровское | 16-22,4 мм |  | Габбро-диабаз | 1400 |  | F-300 | 1.56 | 1700 р./т.
Западно-Каккаровское | 4-8 мм |  | Габбро-диабаз | 1400 |  | F-300 | 1.56 | 1500 р./т.
Западно-Каккаровское | 8-11,2 мм |  | Габбро-диабаз | 1400 |  | F-300 | 1.56 | 1700 р./т.
Западно-Каккаровское | 11,2-16 мм |  | Габбро-диабаз | 1400 |  | F-300 | 1.56 | 1700 р./т.
Специалист отдела продаж и логистики ООО «ТПНК»
Гребенников Максим Сергеевич
тел.+7 (812) 677-08-09, доб. 129
тел. моб. +7(965) 787-35-41
e-mail: GrebennikovMS@tpnk.ru